## Folha 1
RLH010 | m² |  | Hidrófugo transparente para fachadas.
Tratamento superficial de protecção hidrófuga para fachadas de pedra natural, através de impregnação hidrófuga e oleófuga, MasterProtect H 305 "Master Builders Solutions", incolor, aplicada em demãos sucessivas até à saturação do elemento (rendimento: 0,2 l/m²).
Unitário |  | Ud |  | Descrição | Rend. | Preço unitário | Importância
mt27tsb030d |  | l |  | Impregnação hidrófuga e oleófuga, MasterProtect H 305 "Master Builders Solutions", incolor, à base de alcoxisilano de alquilo em base aquosa, sem dissolventes, com uma profundidade média de penetração de 6,8 mm, repelente da água e da sujidade, com propriedades tixotrópicas, permeável ao vapor de água, anti-caruncho e anti-verdete, com efeito preventivo das eflorescências e com resistência aos raios UV e aos álcalis, para aplicação sobre superfícies de betão, argamassa, tijolo cerâmico ou pedra natural. | 0.2 | 6.41 | 1.28
mo038 |  | h |  | Oficial de 1ª pintor. | 0.18 | 20.78 | 3.74
|  | % |  | Custos directos complementares | 2 | 5.02 | 0.1
Custo de manutenção decenal: 4,81€ nos primeiros 10 anos. | [5 empty] | Total: | 5.12