## Folha 1
EHY029 | m² |  | Reparação não estrutural de betão, com argamassa de presa rápida à base de cimento, modificada com polímeros.
Aplicação manual de argamassa à base de cimento hidráulico, tixotrópica, de presa rápida (20 minutos) e retracção compensada, MasterEmaco N 352 RS "Master Builders Solutions", com resistência à compressão aos 28 dias maior de 40 N/mm², classe R2, tipo PCC, segundo NP EN 1504-3, Euroclasse F de reacção ao fogo, segundo NP EN 13501-1, composta de cimentos especiais, inertes seleccionados e resinas, em camada de 10 mm de espessura média, com acabamento superficial afagado com esponja ou talocha, para reparação não estrutural de edifícios e estruturas de betão (vazios ou espaços ocos, ninhos de gravilhas, etc.).
Unitário |  | Ud |  | Descrição |  | Rend. |  | Preço unitário | Importância
mt09reh095g |  | kg |  | Argamassa à base de cimento hidráulico, tixotrópica, de presa rápida (20 minutos) e retracção compensada, MasterEmaco N 352 RS "Master Builders Solutions", com resistência à compressão aos 28 dias maior de 40 N/mm², classe R2, tipo PCC, segundo NP EN 1504-3, Euroclasse F de reacção ao fogo, segundo NP EN 13501-1, composta de cimentos especiais, inertes seleccionados e resinas, para reparação não estrutural do betão. |  | 18 |  | 1.4 | 25.2
mo020 |  | h |  | Oficial de 1ª construção. |  | 0.517 |  | 20.78 | 10.74
mo113 |  | h |  | Operário não qualificado construção. |  | 0.517 |  | 19.65 | 10.16
|  | % |  | Custos directos complementares |  | 2 |  | 46.1 | 0.92
Custo de manutenção decenal: 0,94€ nos primeiros 10 anos. | [7 empty] | Total: | 47.02
Referência e título da norma |  |  |  |  | Aplicabilidade(a) |  | Obrigatoriedade(b) |  |  | Sistema(c)
EN 1504-3:2005 |  |  |  |  | 1102010 |  | 112009 |  |  | 1/2+/3/4
Produtos e sistemas para a protecção e reparação de estruturas de betão — Definições, requisitos, controlo da qualidade e avaliação da conformidade — Parte 3: Reparação estrutural e não estrutural
(a) Data de entrada em aplicação da norma harmonizada
(b) Data final do período de coexistência
(c) Sistema de avaliação e verificação da regularidade do desempenho