## Folha 1
ROO010 | m² |  | Pintura com tinta epóxi sobre pavimento de garagem.
Aplicação manual de duas demãos de tinta epóxi MasterTop TC 428 "Master Builders Solutions", cor cinzento RAL 7030, acabamento acetinado, textura lisa, a primeira demão diluída com 10% de água e a seguinte não diluída, (rendimento: 0,23 kg/m² cada demão); sobre pavimento de garagem de betão.
Unitário |  | Ud |  | Descrição |  | Rend. |  | Preço unitário | Importância
mt27upx010n |  | kg |  | Tinta para interior MasterTop TC 428 "Master Builders Solutions", de dois componentes à base de resina epóxi sem dissolventes e endurecedor amínico em emulsão aquosa, cor cinzento RAL 7030, acabamento acetinado, textura lisa, permeável ao vapor de água, impermeável à água e ao dióxido de carbono e com alta resistência aos agentes químicos; para aplicar com trincha, rolo ou pistola, segundo EN 13813. |  | 0.46 |  | 9.66 | 4.44
mo038 |  | h |  | Oficial de 1ª pintor. |  | 0.113 |  | 20.78 | 2.35
mo076 |  | h |  | Ajudante de pintor. |  | 0.113 |  | 20.28 | 2.29
|  | % |  | Custos directos complementares |  | 2 |  | 9.08 | 0.18
Custo de manutenção decenal: 4,34€ nos primeiros 10 anos. | [7 empty] | Total: | 9.26
Referência e título da norma |  |  |  |  | Aplicabilidade(a) |  | Obrigatoriedade(b) |  |  | Sistema(c)
EN 13813:2002 |  |  |  |  | 182003 |  | 182004 |  |  | 1/3/4
Revestimentos contínuos para pavimentos — Materiais — Especificações e requisitos
(a) Data de entrada em aplicação da norma harmonizada
(b) Data final do período de coexistência
(c) Sistema de avaliação e verificação da regularidade do desempenho