## Folha 1
UYP010 | m² |  | Reparação de pavimento em áreas públicas, com argamassa à base de cimento.
Reparação de pavimento em áreas públicas, de superfície horizontal, com argamassa fluida, de presa rápida, MasterEmaco T 800 DUO "Master Builders Solutions", de retracção compensada, com uma resistência à compressão aos 28 dias maior ou igual a 80 N/mm² e um módulo de elasticidade maior ou igual a 30000 N/mm², classe R4, tipo CC, segundo NP EN 1504-3, Euroclasse A1 de reacção ao fogo, segundo NP EN 13501-1, CT - C60 - F7 segundo EN 13813, composta de cimentos especiais, inertes seleccionados e aditivos, com um tamanho máximo de partícula de 2 mm, aplicada manualmente, em camada de 50 mm de espessura média.
Unitário |  | Ud |  | Descrição |  | Rend. |  | Preço unitário | Importância
mt09reh141b |  | kg |  | Argamassa fluida, de presa rápida, MasterEmaco T 800 DUO "Master Builders Solutions", de retracção compensada, com uma resistência à compressão aos 28 dias maior ou igual a 80 N/mm² e um módulo de elasticidade maior ou igual a 30000 N/mm², classe R4, tipo CC, segundo NP EN 1504-3, Euroclasse A1 de reacção ao fogo, segundo NP EN 13501-1, CT - C60 - F7 segundo EN 13813, composta de cimentos especiais, inertes seleccionados e aditivos, com um tamanho máximo de partícula de 2 mm, com resistência aos sulfatos e aos cloretos, impermeável à água e alta resistência a ciclos de gelo-degelo. |  | 100 |  | 1.1 | 110
mt08aaa010a |  | m³ |  | Água. |  | 0.01 |  | 1.5 | 0.02
mo041 |  | h |  | Oficial de 1ª construção de obra civil. |  | 0.63 |  | 20.78 | 13.09
mo087 |  | h |  | Ajudante de construção de obra civil. |  | 0.63 |  | 20.28 | 12.78
|  | % |  | Custos directos complementares |  | 2 |  | 135.89 | 2.72
Custo de manutenção decenal: 15,25€ nos primeiros 10 anos. | [7 empty] | Total: | 138.61
Referência e título da norma |  |  |  |  | Aplicabilidade(a) |  | Obrigatoriedade(b) |  |  | Sistema(c)
EN 1504-3:2005 |  |  |  |  | 1102010 |  | 112009 |  |  | 1/2+/3/4
Produtos e sistemas para a protecção e reparação de estruturas de betão — Definições, requisitos, controlo da qualidade e avaliação da conformidade — Parte 3: Reparação estrutural e não estrutural
(a) Data de entrada em aplicação da norma harmonizada
(b) Data final do período de coexistência
(c) Sistema de avaliação e verificação da regularidade do desempenho